## Pernos
Descripción | Norma de fabricacion | Esfuerzo de Tensión Nominal, Fnt​ (MPa) | Esfuerzo Cortante Nominal en Conexiones tipo Aplastamiento, Fnv​ (MPa) - Roscas NO excluidas (N) | Esfuerzo Cortante Nominal en Conexiones tipo Aplastamiento, Fnv​ (MPa) - Roscas EXCLUIDAS (X)
Pernos A307 | ASTM A307 | 310 | 190 | 190
Grupo 120 | ASTM A325 | 620 | 370 | 470
Grupo 144 | ASTM F3148 | 750 | 450 | 560
Grupo 150 | ASTM A490 | 780 | 470 | 580
Grupo 200 | ASTM F3043 | 1000 | 620 | 780
Partes roscadas que cumplen la Sección A3.4 |  | 0.75*Fu | 0.45*Fu | 0.563*Fu

## HRS
Tipo de acero | Esfuerzo de fluencia minimo (Fy) [Mpa] | Resistencia a tracción minima (Fu) [Mpa] | Relacion de resistencia a la fluencia (Ry) | Relacion de resistencia a la rotura (Rt)
ASTM A500 Gr C (Perfil redondo) | 315 | 425 | 1.3 | 1.2
ASTM A500 Gr C (Perfil rectangular) | 345 | 425 | 1.3 | 1.2
ASTM A36 | 250 | 400 | 1.5 | 1.2
ASTM A572 Gr 50 | 345 | 450 | 1.1 | 1.1
ASTM A1011 Gr 50 | 340 | 450 | 1.1 | 1.1

## Platinas
Tipo de acero | Esfuerzo de fluencia minimo (Fy) [Mpa] | Resistencia a tracción minima (Fu) [Mpa] | Relacion de resistencia a la fluencia (Ry) | Relacion de resistencia a la rotura (Rt)
ASTM A36 | 250 | 400 | 1.3 | 1.2
ASTM A572 Gr 50 | 345 | 450 | 1.1 | 1.2